## Sheet1
| ELASTSUSMOODULITE MÕÕTMISE PROTOKOLL NR. | [10 empty] | TUU 01
Töö tegija: |  | Tuurmaa OÜ
Objekt: |  | Harku vallas Tabasalu alevikus Orava tn sademeveetorustiku ehitus ja katendi taastamine
Koostamise kuupäev: |  | 2021-11-10
Seadme tüüp ja nr. : |  | Inspector- 4m
Kihi materjal: |  | Dreenkiht | [6 empty] | Nõutav E-moodul: |  |  | 70
[9 empty] | Mõõtmise kuupäev: |  |  | 10.11.2021
Katse-seeria nr. | Asukoht (Katsepunkt) | SEERIA KATSETE LUGEMID Mpa | [7 empty] | ∑E/3 | ∑E/3 /E[2] | Märkused
|  | 1 | 2 | 3 | 4 | 5 | 6 | 7 | 8
1 | Seeria 85 | 33 | 56 | 62 | 69 | 66 | 74 | 79 | 82 | 78.33333 | 1.39881
2 | Seeria 86 | 55 | 84 | 90 | 98 | 97 | 101 | 92 | 102 | 98.33333 | 1.170635
3 | Seeria 87 | 42 | 65 | 78 | 85 | 96 | 98 | 103 | 109 | 103.3333 | 1.589744
| Omanikujärelevalve: | Aivo Koolmeister |  |  |  |  | Mõõtja: | Raiko Puu
|  | (nimi, allkiri) | [5 empty] | (nimi, allkiri)
Note on K11: E-moodul; kandevõime näitaja NB! killustiku jms puhul jälgida selle vastavust nõuetele! Kas projektis toodud või mujal. Näit teedel sideainega töötlemata alustel (III kl kild või IV kl kruuskild või erandjuhul kruus) >= 170MPA; stabikiht vastavalt: bituumenstabi >=200MPA, tsement- ja kompleksstabi >=230MPA; kruusatee pealiskiht >=120MPa;
Note on L11: Tihedusnäitaja. NB! Ei ole sama, mis tihendustegur Kt! Kui mõõdetakse LIIVAL, siis saab sellest tihendusteguri leida vastavaid valemeid kasutades (näiteks Inspectoriga enamlevinud näitajad: Kui Ti=1,54, siis Kt= 0,95; kui Ti= 1,30, siis Kt=0,98; kui Ti=1,15, siis Kt=1,00) Inspektoril (Ti) – teise mõõdetud deformatsiooni suhe kuuenda kuni kaheksanda mõõdetud deformatsiooni keskmisega; Loadmanil (TL) esimese mõõdetud deformatsiooni suhe teise ja järgnevate deformatsioonide keskmisega